## Ведомость объемов работ 6 граф
УТВЕРЖДАЮ
Главный инженер
АО "Елабужское ПТС"
_____________________ И.Г. Гатауллин
ВЕДОМОСТЬ ОБЪЕМОВ РАБОТ №
Капитальный ремонт котла КВГМ-30-150 ст.№3 рег.№Ч-899 (обмуровочные работы)
№ пп | Наименование | Ед. изм. | Кол. | Обоснование | Примечание
1 | 2 | 3 | 4 | 5 | 6
Раздел 1. Демонтаж обмуровки
1 | Демонтаж поверхности изоляции: тканями стеклянными, хлопчатобумажными на клее ПВА - крафт бумага (прим.) | 100 м2 | 2.22 | ГЭСН26-01-054-03
2 | Демонтаж уплотнительной обмазки поверхности котлов раствором: огнеупорным (состав ОРГРЭС) | 100 м2 | 2.22 | ГЭСН45-04-010-01
3 | Демонтаж футеровки стен тепловых агрегатов рулонными и плитными материалами, толщина футеровки до 200 мм | м2 | 222 | ГЭСН45-06-004-05
4 | Демонтаж из огнеупорного бетона коллекторов | м3 | 1.526 | ГЭСН45-04-009-01
5 | Разборка кладки из огнеупорных изделий: ошлаковавшейся | м3 | 1.5 | ГЭСН45-08-001-03
Раздел 2. Монтаж обмуровки
6 | Обмуровка экранов теплоизоляционным бетоном толщиной слоя до 70 мм | м3 | 4.44 | ГЭСН45-04-005-01
7 | Торкретирование огнеупорным раствором коллекторов | м3 | 1.526 | ГЭСН45-04-009-01
8 | Обмуровка поверхности котлов плитами: теплоизоляционными | м3 | 17.76 | ГЭСН45-04-006-02
9 | Маты прошивные из минеральной ваты: без обкладок М-125 (ГОСТ 21880-86), толщина 80 мм | м3 | 16.52 | 12.2.04.04-0008
10 | Уплотнительная обмазка поверхности котлов раствором: огнеупорным (состав ОРГРЭС) - Уплотнительная штукатурка | 100 м2 | 2.22 | ГЭСН45-04-010-01
11 | Порошки шамотные теплоизоляционные марки: ПШБ-0,95 | т | 2.22 | 17.4.05.14-0003
12 | Оклеивание поверхности изоляции: тканями стеклянными, хлопчатобумажными на клее ПВА - крафт бумага (прим.) | 100 м2 | 2.22 | ГЭСН26-01-054-03
13 | Мешки бумажные марки "Крафт" | 1000 шт | 0.2664 | 01.7.02.08-0001
14 | Кладка из шамотных изделий стен прямых, массивов, подов и выстилок, категория кладки: I | м3 | 1.5 | ГЭСН45-05-003-01
15 | Изделия огнеупорные шамотные общего назначения: № 86, 99-102, 2 подгруппы марки ШБ 1-й класс точности | т | 3.105 | 17.3.02.19-0070
16 | Установка и разборка внутренних трубчатых инвентарных лесов: при высоте помещений до 6 м | 100 м2 | 0.4 | ГЭСН08-07-002-01
17 | Установка и разборка внутренних трубчатых инвентарных лесов: на каждые последующие 4 м высоты помещений добавлять к норме 08-07-002-01 | 100 м2 | 0.4 | ГЭСН08-07-002-02
18 | Детали деревянные лесов из пиломатериалов хвойных пород | м3 | 0.0064 | 01.7.16.02-0001
19 | Детали лесов стальные, укомплектованные пробками, крючками и хомутами, окрашенные | т | 0.0232 | 01.7.16.02-0002
Зам.начальника ПТО __________________________ А.В. Кисмяков